## Calculadora
CALCULADORA OMNTRO: HALL-PETCH
1) Selecciona material en A. 2) Ingresa tamaño de grano en μm (B). Se calcula σy = σ0 + k·d_mm^(-1/2). Opcional: coloca σy objetivo (I) para estimar d requerido (J).
Instrucciones: |  | Unidades: d en μm (entrada) → mm (auto). k en MPa·mm^0.5. Aproximación HV ≈ σ/3 (MPa). | [7 empty] | Nota: Los valores de σ0 y k son orientativos y dependen de composición, textura y tratamiento térmico. Ajusta con datos experimentales de tu material.
***SOLAMANTE ESCRIBE SOBRE LAS CELDAS VERDES***
Material | d_μm (entrada) | σ0 (MPa) | k (MPa·mm^0.5) | d_mm (auto) | d_mm^(-0.5) (auto) | σy (MPa) (Hall–Petch) | HV aprox (σ/3) | Objetivo σy (MPa) (opcional) | d_requerido_μm (auto)
Acero bajo carbono (ferrítico) | 20 | 80 | 21 | 0.02 | 7.071068 | 228.4924 | 76.16414 |  | 68.90625
Acero bajo carbono (ferrítico) | 25 | 80 | 21 | 0.025 | 6.324555 | 212.8157 | 70.93855 |  | 68.90625
0
0
0
0
0
0
0
0
0
0
0
0
0
0
0
0
0
0
0
0
0
0
0
0
0
0
0
0
0
0
0
0
0
0
0
0
0
0
0
0
0
0
0
0
0
0
0
0
0
0
0
0
0
0
0
0
0
0
0
0
0
0
0
0
0
0
0
0
0
0
0
0
0
0
0
0
0
0
0
0
0
0
0
0
0
0
0
0
0
0
0
0
0
0
0
0
0
0

## Base_k
Material | Sigma0_MPa | k_MPa_mm05 | Notas
Acero bajo carbono (ferrítico) | 80 | 21 | Valores típicos a temperatura ambiente
Aceros inoxidables austeníticos | 150 | 10 | Ej. 304/316 recocidos
Latón (Cu-Zn) | 25 | 5 | Latón alfa recocido
Aluminio puro (1xxx) | 10 | 0.5 | Aluminio comercialmente puro
Aleación Al 2xxx/7xxx | 150 | 2.5 | Endurecidas por precipitación (base)
Níquel | 70 | 11 | Ni policristalino recocido
Titanio CP | 120 | 6 | Grado comercial
Cobre | 25 | 3 | Cu recocido